## Record
ELECTROCHEMICAL EXPERIMENT (BIPOLAR MEMBRANE) 实验记录表
双极膜电化学实验记录 · 分室（酸/碱/盐）×行级初始浓度长表（2026-10-17 重设计）
实验信息（每行一格，供人读与追溯，不参与自动识别）
实验编号 (Experiment ID)：RES-20261017-004
实验日期 (Date)：2026-10-17
实验员 (Researcher)：Li Wei
电化学技术 (Technique)：Bipolar membrane electrodialysis (BMED)
工作电极/阳极 (Anode)：Ti/IrO2 anode
参比电极 (Reference electrode)：Ag/AgCl
对电极/阴极 (Cathode)：Ti/IrO2 cathode
双极膜 (Bipolar membrane)：Fumasep FBM
阳离子交换膜 (CEM)：CMV
阴离子交换膜 (AEM)：AMV
电极冲洗液 (Electrode rinse)：Na2SO4 0.1 M
盐室溶液/进料 (Salt chamber feed)：NaCl 100-300 mg/L
目标离子 (Targets)：Cl / Na
温度 (degC)：25
电解池配置 (Cell configuration)：BPM stack: anode ¦ BPM ¦ acid ¦ AEM ¦ salt ¦ CEM ¦ base ¦ cathode
备注 / 检测仪器：IC (Dionex Aquion)；滴定复测酸碱产量
【盐室】Cl 测量数据
Time (s) | Initial Concentration (mg/L) | Potential (V) | Current (A) | Concentration (mg/L) | pH
0 | 100 | 6.8 | 0.42 | 100 | 6.9
60 | 100 | 6.8 | 0.42 | 84 | 6.85
120 | 100 | 6.8 | 0.41 | 70 | 6.8
180 | 100 | 6.8 | 0.41 | 58 | 6.75
240 | 100 | 6.8 | 0.4 | 48 | 6.7
300 | 100 | 6.8 | 0.4 | 40 | 6.65
0 | 200 | 6.9 | 0.48 | 200 | 6.9
60 | 200 | 6.9 | 0.47 | 174 | 6.85
120 | 200 | 6.9 | 0.46 | 151 | 6.8
180 | 200 | 6.9 | 0.46 | 131 | 6.75
240 | 200 | 6.9 | 0.45 | 114 | 6.7
300 | 200 | 6.9 | 0.45 | 100 | 6.65
0 | 300 | 7 | 0.53 | 300 | 6.9
60 | 300 | 7 | 0.52 | 268 | 6.85
120 | 300 | 7 | 0.51 | 239 | 6.8
180 | 300 | 7 | 0.51 | 213 | 6.75
240 | 300 | 7 | 0.5 | 190 | 6.7
300 | 300 | 7 | 0.5 | 170 | 6.65
【盐室】Na 测量数据
Time (s) | Initial Concentration (mg/L) | Potential (V) | Current (A) | Concentration (mg/L) | pH
0 | 65 | 6.8 | 0.42 | 65 | 6.9
60 | 65 | 6.8 | 0.42 | 55 | 6.85
120 | 65 | 6.8 | 0.41 | 47 | 6.8
180 | 65 | 6.8 | 0.41 | 40 | 6.75
240 | 65 | 6.8 | 0.4 | 34 | 6.7
300 | 65 | 6.8 | 0.4 | 29 | 6.65
0 | 130 | 6.9 | 0.48 | 130 | 6.9
60 | 130 | 6.9 | 0.47 | 114 | 6.85
120 | 130 | 6.9 | 0.46 | 100 | 6.8
180 | 130 | 6.9 | 0.46 | 88 | 6.75
240 | 130 | 6.9 | 0.45 | 78 | 6.7
300 | 130 | 6.9 | 0.45 | 70 | 6.65
0 | 195 | 7 | 0.53 | 195 | 6.9
60 | 195 | 7 | 0.52 | 175 | 6.85
120 | 195 | 7 | 0.51 | 157 | 6.8
180 | 195 | 7 | 0.51 | 141 | 6.75
240 | 195 | 7 | 0.5 | 127 | 6.7
300 | 195 | 7 | 0.5 | 115 | 6.65
【酸室】Cl 测量数据
Time (s) | Initial Concentration (mg/L) | Potential (V) | Current (A) | Concentration (mg/L) | pH
0 | 0 | 6.8 | 0.42 | 0 | 3.1
60 | 0 | 6.8 | 0.42 | 15 | 2.6
120 | 0 | 6.8 | 0.41 | 28 | 2.2
180 | 0 | 6.8 | 0.41 | 39 | 1.9
240 | 0 | 6.8 | 0.4 | 48 | 1.7
300 | 0 | 6.8 | 0.4 | 55 | 1.55
0 | 0 | 6.9 | 0.48 | 0 | 3.1
60 | 0 | 6.9 | 0.47 | 24 | 2.55
120 | 0 | 6.9 | 0.46 | 45 | 2.1
180 | 0 | 6.9 | 0.46 | 63 | 1.8
240 | 0 | 6.9 | 0.45 | 78 | 1.6
300 | 0 | 6.9 | 0.45 | 90 | 1.45
0 | 0 | 7 | 0.53 | 0 | 3.1
60 | 0 | 7 | 0.52 | 30 | 2.5
120 | 0 | 7 | 0.51 | 56 | 2.05
180 | 0 | 7 | 0.51 | 79 | 1.75
240 | 0 | 7 | 0.5 | 99 | 1.55
300 | 0 | 7 | 0.5 | 115 | 1.4
【碱室】Na 测量数据
Time (s) | Initial Concentration (mg/L) | Potential (V) | Current (A) | Concentration (mg/L) | pH
0 | 0 | 6.8 | 0.42 | 0 | 10.9
60 | 0 | 6.8 | 0.42 | 10 | 11.4
120 | 0 | 6.8 | 0.41 | 19 | 11.8
180 | 0 | 6.8 | 0.41 | 26 | 12.1
240 | 0 | 6.8 | 0.4 | 32 | 12.3
300 | 0 | 6.8 | 0.4 | 37 | 12.45
0 | 0 | 6.9 | 0.48 | 0 | 10.9
60 | 0 | 6.9 | 0.47 | 16 | 11.45
120 | 0 | 6.9 | 0.46 | 30 | 11.9
180 | 0 | 6.9 | 0.46 | 42 | 12.2
240 | 0 | 6.9 | 0.45 | 52 | 12.4
300 | 0 | 6.9 | 0.45 | 60 | 12.55
0 | 0 | 7 | 0.53 | 0 | 10.9
60 | 0 | 7 | 0.52 | 20 | 11.5
120 | 0 | 7 | 0.51 | 37 | 11.95
180 | 0 | 7 | 0.51 | 52 | 12.25
240 | 0 | 7 | 0.5 | 65 | 12.45
300 | 0 | 7 | 0.5 | 76 | 12.6
填写说明
1) 数据块标题格式为「【室名】【离子名】测量数据」：把【室名】替换为实际取样室（酸室 / 碱室 / 盐室）、【离子名】替换为目标离子（如 Cl、Na），保留【】括号。
2) 每个「室 × 离子」一个数据块（如【盐室】Cl、【盐室】Na、【酸室】Cl、【碱室】Na 各一块）；块与块之间保留 3 行空行（系统以此判定块边界）。
3) 同一数据块记录多个初始浓度（多轮实验）的结果：按轮次顺序连排，Initial Concentration 列每行填写该轮该室此离子的初始浓度；同一轮的时间序列从 0 开始连续记录。
4) 块内不要留空行；不要把不同初始浓度并列成多列；未测量的点留空（不要写 NA/ND）。
5) 各室的块请按相同的实验轮次顺序填写，以便对照；盐室（进料室）各轮初始浓度不同，酸室/碱室每轮通常从 0 开始累积。
6) 实验信息区每行只写在最左侧一格内，不要拆到多列。
7) 时间单位为秒 (s)；只记录原始测量值；终浓度、去除率、电荷量、能耗等由系统按「室 × 离子 × 初始浓度」分组自动计算（酸室/碱室为累积室，去除率不适用时会自动注明，请关注终浓度与 pH）。
8) 双极膜膜堆：双极膜水解离产生 H+/OH-，盐室 Cl 迁向酸室生成 HCl、Na 迁向碱室生成 NaOH；酸碱产量建议用滴定复测并记录在备注。