## Record
ELECTROCHEMICAL EXPERIMENT 实验记录表
电化学（无分室）实验记录 · 行级初始浓度长表（2026-10-17 重设计）
实验信息（每行一格，供人读与追溯，不参与自动识别）
实验编号 (Experiment ID)：RES-20261017-001
实验日期 (Date)：2026-10-17
实验员 (Researcher)：Li Wei
电化学技术 (Technique)：Electrosorption
工作电极 (Working electrode)：Activated carbon electrode
参比电极 (Reference electrode)：Ag/AgCl
对电极 (Counter electrode)：Pt mesh
电解液 (Electrolyte)：NaCl 100-300 mg/L
目标离子 (Target)：Cl
温度 (degC)：25
电解池配置 (Cell configuration)：Single undivided cell, 2 cm spacing
备注 / 检测仪器：IC (Dionex Aquion)
Cl 测量数据
Time (s) | Initial Concentration (mg/L) | Potential (V) | Current (A) | Concentration (mg/L) | pH
0 | 100 | 1.2 | 0.52 | 100 | 6.5
60 | 100 | 1.2 | 0.5 | 78 | 6.8
120 | 100 | 1.2 | 0.47 | 60 | 7.1
180 | 100 | 1.2 | 0.44 | 46 | 7.4
240 | 100 | 1.2 | 0.42 | 35 | 7.7
300 | 100 | 1.2 | 0.4 | 27 | 7.9
0 | 200 | 1.2 | 0.58 | 200 | 6.4
60 | 200 | 1.2 | 0.55 | 165 | 6.6
120 | 200 | 1.2 | 0.52 | 136 | 6.9
180 | 200 | 1.2 | 0.49 | 112 | 7.1
240 | 200 | 1.2 | 0.47 | 93 | 7.3
300 | 200 | 1.2 | 0.45 | 78 | 7.5
0 | 300 | 1.25 | 0.63 | 300 | 6.3
60 | 300 | 1.25 | 0.6 | 256 | 6.5
120 | 300 | 1.25 | 0.57 | 218 | 6.7
180 | 300 | 1.25 | 0.54 | 186 | 6.9
240 | 300 | 1.25 | 0.52 | 160 | 7.1
300 | 300 | 1.25 | 0.5 | 138 | 7.3
填写说明
1) 把数据块标题中的【离子名】替换为实际目标离子（如 SO4、Cl、Na），保留【】括号。
2) 同一数据块记录多个初始浓度（多轮实验）的结果：按轮次顺序连排，Initial Concentration 列每行填写该轮初始浓度；同一轮的时间序列从 0 开始连续记录。
3) 块内不要留空行；不要把不同初始浓度并列成多列；未测量的点留空（不要写 NA/ND）。
4) 多离子实验：复制整个数据块（标题行 + 表头行 + 数据行），每离子一块，块间保留 3 行空行。
5) 实验信息区每行只写在最左侧一格内，不要拆到多列。
6) 时间单位为秒 (s)；只记录原始测量值；终浓度、去除率、电荷量、能耗等由系统按「离子 × 初始浓度」分组自动计算。
7) 本表为无分室电解池设计；若实验有膜分室，请改用两室 / 三室 / 双极膜记录表。