## Record
BATCH TEST 实验记录表
Batch adsorption experiment record · 按导师模板 B 区设计（详见 docs/record-template-design.md）
实验信息（每行一格，供人读与追溯，不参与自动识别）
实验编号 (Experiment ID)：RES-20260929-001
实验日期 (Date)：2026-09-29
实验员 (Researcher)：Li Wei
吸附剂/材料 (Adsorbent)：A600
目标离子 (Target)：SO4
初始浓度 C₀ (mg/L)：120
溶液体积 (mL)：50
吸附剂质量 (mg)：100
温度 (degC)：25
实验目标 (Objective)：A600 对 SO4 的吸附动力学验证
备注 / 检测仪器：IC (Dionex Aquion)
SO4 测量数据
Time (min) | Concentration (mg/L) | pH
0 | 120 | 6.85
5 | 101 | 6.88
15 | 72 | 6.92
30 | 48 | 6.97
60 | 25 | 7.03
120 | 8.5 | 7.12
180 | 2.4 | 7.18
240 | 1.2 | 7.21
Cl 测量数据
Time (min) | Concentration (mg/L) | pH
0 | 100 | 6.85
5 | 88 | 6.88
15 | 66 | 6.92
30 | 47 | 6.96
60 | 28 | 7.02
120 | 11 | 7.1
180 | 4 | 7.16
240 | 2.2 | 7.2
填写说明
1) 把数据块标题中的【离子名】替换为实际目标离子（如 SO4、Cl、Na）。
2) 数据从表头下方第一行开始连续填写，不要留空行；未测量的点留空。
3) 多离子实验：复制整个数据块（标题行 + 表头行 + 数据行），每离子一块，块间保留 3 行空行。
4) 实验信息区每行只写在最左侧一格内，不要拆到多列。
5) 只记录原始测量值；派生量（去除率、吸附容量等）由系统自动计算。