## Record
COLUMN TEST 实验记录表
Column breakthrough experiment record · 按导师模板 B 区设计（详见 docs/record-template-design.md）
实验信息（每行一格，供人读与追溯，不参与自动识别）
实验编号 (Experiment ID)：RES-20260929-002
实验日期 (Date)：2026-09-29
实验员 (Researcher)：Li Wei
吸附剂/材料 (Adsorbent)：A600
目标离子 (Target)：SO4
初始浓度 C₀ (mg/L)：120
床体积 BV (mL)：10
吸附剂质量 (mg)：100
流速 (mL/min)：2
温度 (degC)：25
流向 (Upflow/Downflow)：Downflow
备注 / 检测仪器：IC (Dionex Aquion)
SO4 测量数据
Time (min) | Effluent Concentration (mg/L) | Effluent pH
0 | 0.5 | 7.1
30 | 1.8 | 7.05
60 | 5.6 | 7
90 | 14.2 | 6.95
120 | 31 | 6.9
150 | 52 | 6.88
180 | 74 | 6.85
210 | 96 | 6.83
240 | 108 | 6.8
300 | 116 | 6.78
填写说明
1) 把数据块标题中的【离子名】替换为实际目标离子（如 SO4、Cl、Na）。
2) 数据从表头下方第一行开始连续填写，不要留空行；未测量的点留空。
3) 多离子实验：复制整个数据块（标题行 + 表头行 + 数据行），每离子一块，块间保留 3 行空行。
4) 实验信息区每行只写在最左侧一格内，不要拆到多列。
5) 每行代表一个出水样品；时间 = 累计运行时间；只记录原始测量值。